## Лист1
№ | DOI | Материал ККТ (ядро) | Статья/Структура / Метод нанесения / Тип замены | Лиганды | Подвижность, тип проводимости | Другие результаты | Год | Авторы (первые 2-3) | Информация про Лазер
1 | 10.1016/j.mattod.2013.08.011 | PbSe, PbS, CdSe, HgTe, InAs, InSb, InP | Структура: полевые транзисторы (FET), конфигурации bottom-gate и top-gate, подложки Si/SiO₂, гибкие полимерные подложки, диэлектрики: SiO₂, Al₂O₃, ZrOₓ, Cytop, ионные гели | Органические: EDT, бутиламин, гидразин, MPA, пиридин, дитиолы (C2–C6), диамины, карбоновые кислоты (муравьиная) | PbSe / EDT: | • Подвижность экспоненциально падает с увеличением длины лиганда | 2013 | Hetsch F., Zhao N., Rogach A.L.
μₑ = 0.07 см²/В·с
μh = 0.03 см²/В·с
PbSe / гидразин:
[5 empty] | μₑ = 0.9–1.2 см²/В·с | • Легирование In в CdSe/NH₄SCN: μₑ = 27 см²/В·с
μh = 0.2 см²/В·с
PbSe / SCN⁻:
|  |  | Нанесение: центрифугирование (spin-coating), drop-casting, послойное (layer-by-layer) |  | μₑ = 9–11 см²/В·с
[5 empty] | μh = 0.5 см²/В·с | • PbSe/SCN + Pb: μₑ = 11 см²/В·с
CdSe / In₂Se₄²⁻:
μₑ = 16 см²/В·с
после RTA: μₑ = 38 см²/В·с
[5 empty] | CdSe / S²⁻: | • Управление типом проводимости через стехиометрию (Pb/Se)
μₑ = 1.9 см²/В·с
|  |  | Замена лигандов: жидкофазная (в растворе), твердофазная (в плёнке), также спекание (sintering), легирование | Неорганические: MCC (Sn₂S₆⁴⁻, In₂Se₄²⁻), S²⁻, NH₄SCN, NaOH, галогениды (Cl⁻, Br⁻, I⁻) | CdSe / NH₄SCN:
μₑ = 3 см²/В·с
[5 empty] | + легирование In: μₑ = 27 см²/В·с | • Гистерезис подавляется Cytop и SAM (ODPA)
CdSe / NaOH:
μₑ = 0.6 см²/В·с
CdSe / NH₄SCN:
[5 empty] | μₑ = 3 см²/В·с | • ALD Al₂O₃ защита от окисления
|  |  | Статья обзорная |  | + легирование In: μₑ = 27 см²/В·с
HgTe / спекание:
μh = 0.82–2.38 см²/В·с
[5 empty] | μₑ = 0.6 см²/В·с | • Демонстрация гибких FET на полимере
InAs / Cu₂S₄⁻:
μₑ = 16 см²/В·с
2 | 10.1557/adv.2018.409 | HgTe (нанопластины, 2D NPLs) | Структура: фототранзисторы, электролитное гейтирование (electrolyte gating), плёнки на подложке | Исходные: олеиламин (oleylamine), олеиновая кислота (oleic acid) | EDT: p-тип, уровень Ферми — середина запрещённой зоны | • Время отклика (EDT): 100 мкс – 1 мс | 2018 | Livache C., Goubet N., Lhuillier E. | Тип лазера: Не указан
[6 empty] | • Фототок у EDT выше, у S²⁻ — ниже |  |  | Длина волны: 785 нм (ближний инфракрасный диапазон, NIR).
|  |  | Нанесение: не уточнено (вероятно, spin-coating или drop-casting) |  | S²⁻: n-тип, уровень Ферми — резонанс с зоной проводимости | • PL (фотолюминесценция): ширина 40 нм (60 мэВ), PLQY (квантовый выход фотолюминесценции) ~10%, время жизни ~50 нс |  |  | Режим работы: Непрерывный (CW) или модулированный (измерения проводились при включенном/выключенном свете для получения I-V характеристик, что подразумевает либо механический прерыватель, либо просто включение/выключение источника).
Замена: EDT (этан-1,2-дитиол), S²⁻ (сульфид-ионы)
• Управление типом проводимости через лиганды
Замена лигандов: твердофазная (в плёнке)
[5 empty] | Подвижность не указана | • Затвором можно ускорять отклик и увеличивать фототок
Статья исследовательская
3 | 10.1002/adom.202401931 | InAs | Структура: фотодиод, ITO/ZnO/InAs CQD/MoOx/Au, пиксель 0.6 мм² | Исходные: олеиновая кислота (OA) | FET: | • EQE (внешняя квантовая эффективность): 79% при 940 нм (−3 В) — рекорд для InAs CQD | 2024 | Shin D., Jeong H., Jeong S. | Тип лазера: Импульсный лазерный диод (Pulsed Laser Diode)
[6 empty] | • Фоточувствительность: 0.6 А/Вт при 940 нм (−3 В) |  |  | Длина волны: 640 нм (красный свет, visible)
|  |  | Нанесение: центрифугирование (spin-coating), 1500 rpm, 50 с, отжиг 150°C 10-20 с | Замена: InBr₃ (0.2 М) + NH₄OAc (0.2 М) в DMF | μₑ = 9.1×10⁻⁵ см²/В·с (DMF) | • Обнаружительная способность: 3.1×10¹¹ Джонс при 940 нм (−1 В)
• Время спада (fall time): 46 нс (−3 В), 76 нс (−1 В)
Режим работы: Импульсный (Pulsed), наносекундный (nanosecond)
|  |  | Замена лигандов: жидкофазная (в растворе), двухфазный обмен (octane → DMF), осаждение толуолом, перерастворение |  | μₑ = 1.5×10⁻⁴ см²/В·с (ACN:DMF) | • Толщина поглощающего слоя: 60–330 нм (оптимум ~290 нм)
Растворитель чернил: DMF → оптимизация: ACN:DMF = 2:1 (повышение летучести)
• Чернила стабильны ≥34 дня (пик экситона), ≥50 дней (работа устройств)
|  |  | Статья исследовательская |  | тип проводимости не указан | • Увеличение толщины снижает ёмкость и темновой ток (Jd ↓ с 3.0×10⁻² до 5.0×10⁻³ мА/см²)
4 | 10.1021/acsami.5c12011 | Ag₂Se | Структура: | Исходные: | не измерялась | Фотопроводник (0.3 В): | 2025 | Paul S.J., Li L., Sahu A. | Тип источника: Светодиод (LED)
|  |  | 1) фотопроводник (планарный, ITO, межпальцевые электроды 50 мкм) | DDT (1-додекантиол), TOP (триоктилфосфин) |  | • Фоточувствительность: ~150 мА/Вт (1200 нм) — рекорд для Ag₂Se
[6 empty] | • Время: rise 70 мкс, fall 670 мкс (0.1 В) |  |  | Модель/драйвер: Thorlabs DC2200 LED driver + M970L4 LED
|  |  | 2) фотодиод (вертикальный, FTO/ZnO/Ag₂Se/CuSCN/Ag), самообеспеченный (self-powered) |  |  | • Стабильность: μ = 142 ± 4.7 мА/Вт (n=10)
[6 empty] | Фотодиод (0 В, самообеспеченный): |  |  | Длина волны: 970 нм
|  |  | Нанесение: | Замена: |  | • Обнаружительная спсобность: 6.5×10¹⁰ Джонс (1200 нм) |  |  | Режим работы: Импульсный (управлялся драйвером для создания импульсов, подаваемых на осциллограф)
|  |  | spin-coating, статический, 1000–1400 rpm, 5 мин, сушка в вакууме | AgI (10 мг) + MpOH (2-меркаптоэтанол, 1 мл) в DMF (10 мл) |  | • Фоточувствительность: ~70 мА/Вт (1200 нц, 140 Гц)
[6 empty] | • EQE (внешняя квантовая эффективность): ~7.4% |  |  | Назначение: Измерение времени нарастания/спада сигнала (rise/fall time) и LDR.
[6 empty] | • 3 дб полоса пропускания: 18 кГц |  |  | Для измерения спектральной фоточувствительности (responsivity) и фотолюминесценции:
|  |  | Замена лигандов: |  |  | • Время: rise 26 мкс, fall 40 мкс |  |  | Тип источника: Широкополосный источник с монохроматором (не лазер)
|  |  | жидкофазная (SPLE — solution phase ligand exchange), двухфазный обмен (octane → DMF), осаждение толуолом, перерастворение в DMF | Кратко: AgI + MpOH в DMF, |  | • LDR: ~66 дБ |  |  | Модель: 250 Вт Oriel Newport (галогенная лампа) + Cornerstone 260 1/4m монохроматор.
|  |  |  | центрифугирование, фазовая передача, 5× промывка октаном |  | • R_sh ~8.7 МОм, R_s ~63 кОм |  |  | Длина волны: перестраиваемая в диапазоне 800-1250 нм (с шагом, соответствующим спектральному разрешению 39 нм).
[6 empty] | • Стабильность: >84 ч (ток), >24 ч (фототок) |  |  | Режим работы: Модулированный (chopped at 25 Гц) + Lock-in усилитель для выделения сигнала из шума. (Lock-in amplifier (синхронный детектор или усилитель) — это специализированный электронный прибор для выделения очень слабых сигналов на фоне сильных шумов.)
|  |  | Статья исследовательская |  |  | • Толщина плёнки: 250–300 нм |  |  | Назначение: Измерение спектральной зависимости фототока и расчёт Responsivity.
• TGA: потеря массы лигандов 42% → 13%
5 | 10.1002/adfm.201808762 | CdS:Ag (Ag-легированный CdS) | Структура: люминесцентные паттерны (символы) для антиконтерфейтинга (защиты от подделок), подложки: пергаментная бумага, PET-фольга, бумажные купюры | Исходные: | не измерялась | • Обратимый катионный обмен: CdS:Ag ↔ Ag₂S, переключение люминесценции ON/OFF | 2019 | Huang W., Xu M., Zhang J. | В этой работе не использовался лазер для возбуждения фотолюминесценции в контексте измерений.
олеиновая кислота (OA), олеиламин (OAm)
[6 empty] | • PL (фотолюминесценция): λ = 640–660 нм (красный), стабильность месяцами |  |  | Тип источника: Ксеноновая лампа (Xenon lamp) в составе спектрофлуориметра.
Замена:
|  |  | Нанесение: струйная печать (inkjet printing), бытовой принтер HP Desk Jet 2132, модифицированный картридж | MPA (3-меркаптопропионовая кислота) — 0.2 мл |  | • Время реакции: гашение < 2 с, восстановление 30 мин (60°C) |  |  | Модель прибора: Hitachi F-4500 fluorescence spectrophotometer.
[6 empty] | • Циклируемость: ≥10 циклов, небольшое падение PL |  |  | Длина волны возбуждения: 410 нм.
в смеси: метанол (1 мл) + 25% NaOH (0.2 мл) + MPA (0.2 мл)
|  |  | Замена лигандов: жидкофазная, двухфазная (хлороформ → вода), замена ОА/OAm на МРА, передиспергирование в щелочной воде (pH 7–10) |  |  | • Разрешение печати: сложные паттерны (логотип, QR-код, текст) |  |  | Режим работы: Стационарный (CW - continuous wave) для измерения спектров фотолюминесценции (PL).
[6 empty] | • Подложки: бумага, PET (гибкий), купюры |  |  | Для визуализации паттернов (символы): Использовалась УФ-лампа (UV lamp) с длиной волны 365 нм.
Добавка в чернила:
|  |  | Статья исследовательская | этиленгликоль (EG) — модификатор вязкости, 0.1 мл на 0.5 мл щелочной воды |  | • Чернила невидимы при дневном свете, ярко-красные под UV (365 нм)
6 | 10.1021/acsphotonics.9b01050 | HgTe | Структура: фотопроводник (mid-IR), межпальцевые электроды (Au, зазор 20 мкм, длина 300 мкм), подложки: стекло или Si/SiO₂, также FET структуры | Исходные: олеиламин (oleylamine) в гексане | Электрохимия (HgTe/hybrid): | • D (80K, 500 Гц):* 5.4×10¹⁰ Джонс (HgTe/hybrid) — в 10 раз выше HgTe/EDT | 2019 | Chen M., Lan X., Talapin D.V., Guyot-Sionnest P. | Для измерения времени отклика (response time):
[5 empty] | μₑ ~ 2 см²/В·с |  |  |  | Тип источника: Импульсный лазерный диод (Pulsed Laser Diode)
|  |  |  | Замена (гибридная): | μ_h ~ 1 см²/В·с | • Responsivity: 0.23 А/Вт (1.5 В), 1.5 А/Вт (10 В) |  |  | Длина волны: 808 нм
|  |  |  | • HgCl₂ (0.0125–0.052 мМ) | FET (HgTe/hybrid, 80K): |  |  |  | Режим работы: Импульсный (pulsed), с длительностью импульсов 50 мкс и 1 мкс.
[5 empty] | μₑ = 1.8–5.9 см²/В·с | • EQE: ~5% (1.5 В), ~30% (10 В) |  |  | Назначение: Измерение временного отклика фотодетектора. Сигнал с детектора усиливался и подавался на осциллограф.
|  |  | Нанесение: spin-coating или drop-casting из полярного раствора (DMF), атмосферные условия | • 2-меркаптоэтанол (140 мкл) | μ_h = 0.1–0.8 см²/В·с |  |  |  | Для измерения спектральной фоточувствительности (photoresponse spectra):
[5 empty] | (зависит от допирования) | • Время отклика: 0.9–2 мкс (80K), ~1 мкс (300K) |  |  | Тип источника: Встроенный источник FTIR-спектрометра (глобар)
|  |  |  | • бутиламин (400 мкл) | HgTe/EDT: |  |  |  | Модель: Nicolet 550 FTIR spectrometer.
|  |  | Замена лигандов: гибридная, жидкофазная с фазовым переносом (hexane → DMF), осаждение толуолом, перерастворение в DMF |  | μ ~ 10⁻² см²/В·с | • Улучшение: μ ↑ в 100 раз, R ↑ в 100 раз, D* ↑ в 10 раз |  |  | Длина волны: Весь измеряемый инфракрасный диапазон
|  |  |  | • бутиламмония хлорид (55 мг) в 5 мл DMF | Тип проводимости: |  |  |  | Режим работы: Модулированный (интерферометр FTIR).
[5 empty] | регулируется [HgCl₂]: | • Шум: 1/f, α_H (гибрид) = 0.8 (300K), 0.05 (80K); α_H (EDT) = 18 (300K), 1 (80K) |  |  | Назначение: Получение спектров относительной фоточувствительности плёнок HgTe.
|  |  | Сравнение: твердофазная замена EDT (в плёнке) | Твердофазная (EDT): | ↑ [HgCl₂] → n-тип | • Стабильность: PMMA-инкапсуляция → стабильность >2 месяцев |  |  | Для измерения фотолюминесценции (в Supporting Information): Тип источника: Непрерывный лазерный диод (CW Laser Diode), Длина волны: 808 нм
|  |  |  | 2% HCl + EDT/изопропанол | ↓ [HgCl₂] → p-тип | • Толщина плёнки: 120–260 нм |  |  | Режим работы: Непрерывный (CW)
|  |  | Статья исследовательская |  | 0.025 мМ → собственный | • Длина волны: 5 мкм (cutoff) |  |  | Назначение: Возбуждение фотолюминесценции (PL) плёнок HgTe.
7 | 10.1021/acs.jpcc.7b09972 | HgTe | Структура: фотопроводник, межпальцевые электроды (Au, зазор 20 мкм), подложки Si/SiO₂ и PET/ITO; транзисторы с ион-гелевым затвором (электролитное гейтирование) | Исходные: DDT (додекантиол) | Подвижность (нормирована к EDT): | • Фотоотклик (G_light/G_dark): | 2017 | Martinez B., Livache C., Lhuillier E. | Для измерения динамики носителей заряда (transient photocurrent):
[5 empty] | μₑ в 2–3 раза выше μ_h | BeSH > S²⁻ > As₂S₃ > EDT > SCN⁻ > BuSH ≈ OSH > Cl⁻ |  |  | Тип лазера: Импульсный твердотельный лазер (Pulsed Solid-State Laser)
|  |  |  | Исследуемые лиганды: |  | • μ·τ продукт: коррелирует с фотооткликом, максимум у S²⁻ (плёнка) и As₂S₃ (р-р) |  |  | Модель: Crylas FTSS 355-50
|  |  |  | • Cl⁻ | Ряд подвижности (по убыванию): |  |  |  | Длина волны: 355 нм (ультрафиолет, UV)
|  |  | Нанесение: drop-casting (для твердофазной замены), drop-casting на горячую подложку (100°C) для жидкофазной замены | • SCN⁻ |  | • Время жизни носителей (τ): несколько нс (ранняя рекомбинация) |  |  | Режим работы: Импульсный, длительность импульса 1 нс, частота повторения 100 Гц (каждые 10 мс).
|  |  |  | • EDT (1,2-этандитиол) | S²⁻ > As₂S₃ > EDT > BeSH > BuSH > Cl⁻ > OSH > SCN⁻ |  |  |  | Назначение: Лазер использовался для возбуждения фотопроводимости в плёнках HgTe с различными лигандами и измерения переходных процессов (transient photocurrent) в диапазоне от наносекунд до миллисекунд. Это позволило изучать быструю рекомбинацию и медленные процессы захвата носителей.
|  |  |  | • BeSH (1,4-бензолдитиол) |  | • Энергия Урбаха (E_U): 35–60 мэВ; мин. у EDT и BeSH (лучшая пассивация), макс. у S²⁻ (жидкофазная) → больше ловушек |  |  | Для стационарных измерений фотопроводимости (DC measurements):
|  |  |  | • OSH (1-октантиол) |  |  |  |  | Тип источника: Лазерный диод (Laser Diode)
|  |  | Замена лигандов: | • BuSH (1-бутантиол) |  | • Показатель степени b: от -0.25 до -0.6 (мульти-ловушечный транспорт) |  |  | Длина волны: 532 нм (зелёный свет)
|  |  | • твердофазная (в плёнке): погружение в 1% р-р лиганда в этаноле, 90 с, затем промывка этанолом 30 с, 3–5 циклов | • As₂S₃ | Тип проводимости: |  |  |  | Мощность: 25 мВт
|  |  | • жидкофазная (в растворе): фазовый перенос (толуол → NMF) с Na₂S или As₂S₃/бутиламин | • S²⁻ | амбиполярный, точка нейтральности при отрицательном смещении → исходный n-тип | • XPS: Hg/Te = 1.2, избыток Hg на поверхности; два состояния Hg (объёмное и поверхностное) |  |  | Режим работы: Непрерывный (CW)
|  |  | Статья исследовательская | Концентрация: 1 wt% в этаноле (кроме As₂S₃ — в бутиламине) |  | • Уровень Ферми: 0.40 эВ выше валентной зоны → близок к зоне проводимости (n-тип)
Назначение: Использовался для измерения вольт-амперных характеристик (IV curves) в темноте и на свету.
• EDT и BeSH — оптимальный компромисс между μτ и пассивацией
8 | 10.1002/lpor.202401947 | HgX (X = S, Se, Te), PbX (X = S, Se, Te), Si, Ge, Ag₂X (X = S, Se, Te), InX (X = P, As, Sb), I-III-VI (CuInS₂, CuInSe₂, AgInS₂, AgInSe₂) | Структура: NIR-QLED, многослойная: ITO/HTL/EML/ETL/катод, также гибридные с перовскитами, инкапсуляция | Токсичные: | не обсуждается (обзор) | Токсичные QLED: | 2025 | Shen W.S., Wang Y.K., Liao L.S.
• PbS: EQE до 11.8% (1550 нм), 16.98% (1400 нм с Ag₂S@SiO₂/перовскит)
|  |  |  | • HgTe: OLA, DT, TOPTe, HgX₂ (X=Cl, Br, I) |  | • PbSe: EQE до 2.52% (950 нм)
• HgTe: EQE до 0.3% (2000 нм)
|  |  |  | • PbS: OA, (TMS)₂S, PbCl₂ + S, TOP, TBP |  | RoHS-QLED:
|  |  | Нанесение: растворные методы (spin-coating, layer-by-layer), струйная печать |  |  | • InAs/ZnSe: EQE 13.3% (900 нм), T50 > 40 ч (воздух)
• In(Zn)As-In(Zn)P-GaP-ZnS: EQE 13.3% (1006 нм), 4.6% (857 нм)
• Si: EQE 13.2% (760 нм), 4.84% (1000 нм)
|  |  |  | RoHS: |  | • Ag₂S@SiO₂/перовскит: EQE 16.98% (1400 нм) — рекорд
• Ag₂S: Ag(DDTC), Ag-олеат + алкантиол
PLQY:
|  |  |  | • Ag₂Se/Ag₂Te: AgTOP + TOP-X |  | • HgTe: до 75%
• InAs/ZnSe: до 70–90%
|  |  | Замена лигандов: жидкофазная, твердофазная, также пассивация оболочками (core/shell), SILAR, катионный обмен | • InAs/InP/InSb: InCl₃, PnCl₃, OLA |  | • AgAuSe: 65.3% (978 нм) — рекорд для RoHS NIR-II
• Si: до 70–90% (поверхн. модиф.)
• CuInS₂/ZnS: додекантиол
Стабильность:
|  |  |  | • Si: гидридное → алкильное |  | • PMMA/инкапсуляция → месяцы
• InAs/ZnSe: T80 = 1.34 ч, T50 = 32 ч (воздух, без корпуса)
|  |  |  | Замена: S²⁻, галогениды (Cl⁻, Br⁻, I⁻), MPA, MCH, EDT, BDT, циннаматы |  | • PbS-CdS: >60 ч (3 В, воздух)
|  |  | Статья обзорная |  |  | • Ag₂S/перовскит: улучшена гидрофобным порфирином
9 | 10.1021/acsphotonics.5c02318 | HgTe (сферические, частично-сферические, тетраэдрические) | Структура: фотопроводник, межпальцевые электроды (Pt, зазор 10 мкм), подложка Si/SiO₂ (FET), также резонансная решётка + четвертьволновый отражатель (a-Si, Au), зазор 1.5 мкм | Исходные: | Подвижность (300K): | • D (295K, 4 мкм, 10 кГц):* 0.8×10¹⁰ Джонс (2450 см⁻¹, 0.27 В) — рекорд для HgTe при 4 мкм, комнатная T | 2025 | Feng J., Caillas A., Guyot-Sionnest P. | Для измерения времени отклика (response time): | Для измерения фотолюминесценции (PL):
|  |  |  | OAm (олеиламин), TMSTe, TOPTe | • неполярные: μₑ = 0.1–0.2 см²/В·с | • EQE: 65% (2 В, TM-поляризация, резонансная структура) |  |  | Тип лазера: Импульсный лазерный диод (Pulsed Laser Diode) | Тип лазера: Непрерывный лазерный диод (CW Laser Diode)
[5 empty] | • полярные: μₑ ≈ 1 см²/В·с | • Responsivity: 0.8 А/Вт (0.27 В, TM) |  |  | Длина волны: 808 нм | Длина волны: 808 нм
|  |  |  | Замена: | • HgCl₂-обработка: ↑ на 10–30% | • Время отклика: ~200 нс |  |  | Режим работы: Импульсный (pulsed). | Режим работы: Модулированный (с частотой 45 кГц) для использования с lock-in усилителем.
|  |  | Нанесение: | • неполярная: EDT/HCl/IPA |  | • τ носителей: до 400 нс (частично-сферич., неполярн. + HgCl₂) |  |  | Назначение: Измерение времени отклика (~200 нс) фотодетектора. | Назначение: Возбуждение фотолюминесценции плёнок HgTe QD различных форм (сферические, частично-сферические, тетраэдрические) для измерения спектров и квантовой эффективности PL
|  |  | • неполярные плёнки: drop-casting из хлорбензола, твердофазная замена EDT/HCl/IPA, 10 с, 2 слоя | • полярная: HgCl₂ (0.05 ммоль) + меркаптоэтанол (70 мкл) + бутиламин (200 мкл) в 2 мл DMF | Тип проводимости: | • PL: частично-сферич. в 2× ярче сферич. и тетраэдр. (PLQY ~10⁻⁴) |  |  | Для измерения спектральной фоточувствительности (photoresponse spectra): | Для абсолютной калибровки фоточувствительности:
|  |  | • полярные плёнки: spin-coating из DMF, жидкофазная замена с фазовым переносом (гексан → DMF) |  | регулировка допирования: нагрев на воздухе (60°C) → p-тип; HgX₂/MeOH → n-тип (HgCl₂ < HgBr₂ < HgI₂ по силе n-типа) | • Коллоидная стабильность: сферич. ≈ частично-сферич. > тетраэдр. |  |  | Тип источника: Встроенный источник FTIR-спектрометра (глобар) | Тип источника: Чёрное тело (Blackbody source)
|  |  | Замена лигандов: |  |  | • Сила экситона: тетраэдр. ≈ частично-сферич. > сферич. |  |  | Модель: Nicolet 550 Fourier Transform Infrared Spectrometer. | Модель: Omega BB-4A
|  |  | • неполярная: EDT + HCl в IPA (1:1:100) |  |  | • α_NC (1/f шум): ~2×10⁻⁶·(G_NC/G₀)⁻¹ — эмпирическое скейлинг |  |  | Длина волны: Инфракрасный диапазон | Температура: 600°C
|  |  | • полярная: гибридная (HgCl₂ + меркаптоэтанол + бутиламин в DMF) | Добавка для стабильности: DDAB (N,N-дидодецил-N,N-диметиламмония бромид) | Плотность носителей: | • Режим рекомбинации: биполярная (geminate), τ ∼ 1/n, без ловушек/Оже (250–330K) |  |  | Режим работы: Модулированный (интерферометр FTIR). | Режим работы: Непрерывный (CW) (с механическим прерывателем для lock-in усиления).
|  |  | • пост-обработка: 10 мМ HgCl₂/MeOH (1 мин), также HgBr₂, HgI₂ → n-тип |  | тетраэдр. ≈ частично-сфер. < сферич. (в 2 раза выше) | • Поглощение плёнки: неполярн. n = 2.05+0.11i, полярн. n = 2.25+0.12i |  |  | Назначение: Получение спектров относительной фоточувствительности. | Назначение: Калиброванный источник света для измерения абсолютной responsivity и detectivity.
|  |  | Статья исследовательская |  |  | • Толщина плёнки: ~100–200 нм
10 | 10.1002/smll.202505195 | HgTe (разветвлённые), Ag₂Te (сферические) | Структура: dual-gate фототранзистор, PIN-гетеропереход (Bi₂S₃/HgTe/Ag:HgTe) на Y₂O₃/HfO₂, канал — плёнка случайно-ориентированных CNT (>99.99% полупроводниковых), контакты Pd/Au | Исходные: не указаны | не измерялась (CNT-канал) | • Responsivity: >10³ А/Вт (1650 нм, слабый свет) | 2025 | Wang J., Wang B., Zhang Z. | Для измерения фототока и характеризации устройства: | Для калибровки мощности:
[6 empty] | • Detectivity (D*): 2.7×10¹³ Джонс (1650 нм, 37.6 нВт/см², 100 Гц) — рекорд для HgTe |  |  | Тип источника: Суперконтинуумный лазер (Supercontinuum Laser)
|  |  | Нанесение: | Замена HgTe: |  | • Динамический диапазон: 170 дБ (самоадаптивный отклик) |  |  | Модель/производитель: NKT | Тип: Германиевый измеритель мощности (Germanium power meter) и InGaAs фотодиод.
|  |  | • CNT: растворная седиментация (48 ч) | • 0.01 M HgCl₂/MeOH (10 с) |  | • Темновой ток: подавлен (VDS = –0.1 В) |  |  | Спектральный диапазон: 640 — 2100 нм (перекрывает NIR и SWIR)
|  |  | • HgTe CQDs: spin-coating, LbL (2500 rpm, 30 с) |  |  | • Время: rise 460 мкс, fall 480 мкс |  |  | Режим работы: Импульсный (суперконтинуумные лазеры по своей природе являются импульсными), однако для измерений фототока, вероятно, использовался как модулированный или непрерывный источник с аттенюатором. В статье упоминается монохроматор и аттенюатор для точной настройки длины волны и мощности. (Аттенюатор (от французского atténuer — «ослаблять», «смягчать») — это устройство для контролируемого и точного уменьшения амплитуды (мощности) сигнала, проходящего через оптическую систему.) | Назначение: Калибровка падающей световой мощности.
|  |  | • Ag₂Te CQDs: spin-coating → твёрдофазный катионный обмен в Ag:HgTe | • EDT/HCl/IPA (1:5:5000, 30 с) |  | • Шум: 1/f, In = 7.4×10⁻¹³ – 5.6×10⁻¹¹ А/Гц¹/² |  |  |  | Для измерения профиля луча:
|  |  | Тип замены: твёрдофазная (в плёнке) + катионный обмен |  |  | • Управление затвором: программируемый отклик |  |  |  | Тип: InGaAs камера.
|  |  |  | Замена Ag₂Te → Ag:HgTe: |  | • Демонстрация: сенсорная свёртка и слияние изображений |  |  |  | Модель/производитель: First Light Vision C-Red 3.
|  |  | Статья исследовательская | • те же растворы (HgCl₂/MeOH + EDT) |  | • Толщина HgTe слоя: ~120 нм, Ag:HgTe: 20 нм |  |  | Назначение: Основной источник света для измерения фоточувствительности устройства на разных длинах волн и интенсивностях. | Назначение: Измерение размера пятна и профиля интенсивности лазерного луча.
• Спектр: пик 1650 нм (HgTe), поглощение до 1700 нм
11 | 10.1002/sstr.202400576 | HgTe (также HgS, HgSe, Ag₂Se, PbS) | Структура: различные (FET, фотодиоды, фототранзисторы, planar pn-переходы), подложки Si/SiO₂, STO, PZT, PPLN, с электролитным, ион-гелевым, ферроэлектрическим гейтированием | Органические: | • Зависимость от размера: | • Размер: 5–200 нм, спектр 1–150 мкм | 2025 | Cavallo M., Mastrippolito D., Lhuillier E.
|  |  |  | тиолы (показаны p-тип), амины (n-тип), EDT, azobenzene-тиол (фото-переключаемый диполь) | - малые NCs (<12 нм) → p-тип (EF вблизи VB) | • Само-легирование (self-doping) при размере >12 нм (EG < 250 мэВ)
[5 empty] | - крупные NCs (>12 нм) → n-тип, само-легирование (self-doping) | • Фото-переключаемые лиганды (azobenzene) – обратимый сдвиг уровней, ограниченная циклируемость
[5 empty] | • Ligand engineering: | • K-функционализация: снижение работы выхода на 0.6 эВ без допирования
|  |  |  | Неорганические: | - тиолы → p-тип | • Гейтирование:
|  |  | Нанесение: не обсуждается систематически | HgCl₂ (n-тип), (NH₄)₂S (p-тип), SnO₂ (ETL), Ag₂Te (HTL) | - амины → n-тип | - диэлектрики (SiO₂, Al₂O₃): Q ~6×10¹¹ см⁻²
[5 empty] | - HgCl₂ → n-тип | - электролиты/ионные гели: Q до 10¹⁴ см⁻² (наблюдаются внутризонные переходы)
|  |  | Тип замены: твёрдофазная (в плёнке), жидкофазная, in-situ, также катионный обмен, ALD-подобная послойная обработка (c-ALD) |  | - (NH₄)₂S → p-тип | - STO (εr до 30000 при 4K): VGS до 200 В
|  |  |  | Функционализация: K (щёлочь) – снижает работу выхода без изменения плотности носителей | • Подвижность: до 18.4 см²/В·с (оптимизированные лиганды) | - ферроэлектрики (PZT, PPLN): встроенное поле 150 мэВ, без внешнего питания
[5 empty] | • Температурная зависимость: Ea < EG/2 (ловушки в середине запрещённой зоны) | • Планарные pn-переходы: dual-gate FET или ферроэлектрические домены (диодные IV-характеристики)
[5 empty] | • Пьезо- и ферроэлектрическое гейтирование: сдвиг уровней до 150–200 мэВ (PPLN, PZT) | • Фотоэмиссионная микроскопия: прямое наблюдение сдвига уровней (150–200 мэВ) в диодных структурах
|  |  | Статья обзорная |  |  | • Таблица сравнения диэлектриков, электролитов, ионных стёкол, STO, ферроэлектриков
12 | 10.2139/ssrn.5379596 (preprint) | HgTe | Структура: не применимо (исследование коллоидных свойств, не готовых устройств) | Исходные: OLA (олеиламин) – растворитель и координирующий лиганд | не измерялась | • Лучшая дисперсность: только MPA даёт равномерные, неагрегированные КТ (TEM) | 2025 | Li Z., Cheng C., Zhang X. | В этой работе использовался лазер для измерения фотолюминесценции (PL).
• Размер частиц (DLS):
[6 empty] | - без MPA: ~180 нм |  |  | Тип лазера: Полупроводниковый лазер (Laser Diode)
- с MPA: ~135 нм (уменьшение агрегации)
|  |  | Метод нанесения: не применимо | Исследуемые лиганды (добавляются в TCE при гашении): |  | • Стабильность в растворе (24 ч): |  |  | Длина волны: 808 нм (ближний инфракрасный диапазон)
|  |  |  | • MPA (3-меркаптопропионовая кислота) – основной |  | - без MPA: помутнение и осадок через 6–12 ч
|  |  | Тип замены: лиганды вводятся in-situ на стадии гашения (quenching) синтеза (TCE + лиганд), далее стандартная очистка (IPA, центрифугирование), перерастворение в толуоле/октане |  |  | - с MPA: прозрачные, без осадка во всех растворителях (толуол, гексан, октан, TCE) |  |  | Мощность: 300 мВт
|  |  |  | • DDT (додекантиол) |  | • MPA работает при разных:
[6 empty] | - соотношениях Hg:Te (1:2, 1:1.5, 1:1, 2:1) |  |  | Режим работы: Непрерывный (CW) (использовался для стационарного возбуждения фотолюминесценции).
|  |  |  | • гексантиол |  | - времени реакции (5–120 мин)
[6 empty] | - температуре (80°C, 140°C) |  |  | Назначение: Лазер использовался для возбуждения фотолюминесценции плёнок HgTe квантовых точек, синтезированных с различными условиями (с MPA и без, разное время реакции). Сигнал детектировался MCT-детектором (HgCdTe) с шаговым сканирующим интерферометром и lock-in усилением. Это позволило получить спектры PL и оценить ширину пика (FWHM) для разных образцов. Lock-in amplifier (синхронный детектор или усилитель) — это специализированный электронный прибор для выделения очень слабых сигналов на фоне сильных шумов.
|  |  | Статья исследовательская | • олеиновая кислота (OA) |  | - прекурсорах Hg (HgI₂ и HgCl₂)
• PL: спектры от NIR до MWIR, FWHM растёт с длиной волны
|  |  |  | • 3-меркапто-1-пропанол |  | • XRD и HRTEM: кубическая фаза HgTe, межплоскостное расстояние 0.37 нм (111)
• Предложенный механизм:
|  |  |  | Концентрация/объём: оптимум 30 мкл MPA на реакцию |  | - тиоловая группа MPA связывается с Hg на поверхности
- карбоксильная группа взаимодействует с OLA (водородные связи/электростатика)
- образуется плотная оболочка "OLA–MPA", пассивирующая поверхность и предотвращающая агрегацию
13 | 10.1038/s41377-022-01014-0 | HgTe | Структура: PIN градиентный гомопереход (p-i-n), фотодиод, подложка Al₂O₃, контакты ITO (50 нм) и Au (50 нм), толщина слоёв: сильный n (60 нм, 0.8 e/точка), слабый n (40 нм, 0.1 e/точка), i (300 нм), слабый p (40 нм, 0.1 h/точка), сильный p (60 нм, 0.8 h/точка) | Исходные: OAM (олеиламин) | Подвижность (FET): | • D (80K, 4.2 мкм):* 2.7×10¹¹ Джонс (BLIP) | 2023 | Xue X., Chen M., Hao Q. | Для измерения фототока, вольт-амперных характеристик и обнаружительной способности (D*): | Для измерения спектральной фоточувствительности (spectral response):
[5 empty] | ~1 см²/В·с (80–300K), независимо от типа допирования | • D (200K):* >10¹¹ Джонс |  |  |  | Тип источника: Калиброванное чёрное тело + Интерферометр Майкельсона.
|  |  |  | Жидкофазная замена: |  | • D (280K):* >10¹⁰ Джонс |  |  | Тип источника: Абсолютно чёрное тело (Blackbody radiation source) | Назначение: Система работала как FTIR-спектрометр. Детектор использовался для регистрации интерферограммы, которая затем преобразовывалась в спектр (Рисунок 4a-b). Это позволяет получить относительный спектральный отклик без использования лазера.
|  |  | Нанесение: drop-casting из чернил (CQD ink в DMF), послойно, затем spin-coating? (в тексте "drop-cast into a film") | • β-ME (меркаптоэтанол) – основной | Тип проводимости: | • D (300K, 3.5 мкм):* 7.6×10⁹ Джонс |  |  | Температура: 600°C
|  |  |  | • DDAB (диметилдиоктадециламмония бромид) – ускоритель фазового переноса | • n-тип: HgCl₂ (intraband поглощение 1830, 1500 см⁻¹) | • EQE: >77% (80K), responsivity 2.7 А/Вт (0 В) |  |  |  | Для эллипсометрии (измерение показателя преломления):
|  |  |  | • для контроля допирования: HgCl₂ (n-тип) или (NH₄)₂S (p-тип) | • p-тип: (NH₄)₂S | • Voc: 143 мВ (80K) – на 50% выше, чем PI/IN |  |  | Мощность: 134 мкВт/мм² (для спектра с краем 4.2 мкм) и 95 мкВт/мм² (для спектра с краем 3.2 мкм). | Тип лазера: HeNe-лазер (Гелий-неоновый лазер)
|  |  | Тип замены: гибридная (жидкофазная + твердофазная): | Твердофазная замена: | • собственный: оптимизация | • Толщина ОПЗ: ~165 нм |  |  |  | Длина волны: 632.8 нм
|  |  | 1) жидкофазная: β-ME + DDAB в DMF (замена OAM), добавление HgCl₂ (n-тип) или (NH₄)₂S (p-тип) для контроля допирования |  | Плотность носителей: | • Упаковка КТ: f ≈ 66% (после обмена), оптический индекс n = 2.95, k = 0.2 |  |  | Режим работы: Непрерывный (CW) + механический прерыватель (chopper) для модуляции (упоминается частота 500 Гц для измерения времени отклика). | Мощность: <1 мВт
|  |  | 2) осаждение толуолом, центрифугирование, перерастворение в DMF → ink | • EDT + HCl в IPA (1:1:50) |  | • τ_hop: 6 пс (μ ~1 см²/В·с) → η ≈ 100% |  |  |  | Назначение: Использовался в эллипсометре (Gaertner Waferskan Ellipsometer Model L116S) для определения оптических постоянных (n и k) плёнок HgTe CQDs. Это вспомогательная характеризация материала, а не тестирование готового устройства.
|  |  | 3) твердофазная (после spin-coating): EDT/HCl/IPA (1:1:50) 10 с, фиксация уровня Ферми |  | от 1.6 h/точка до 1.7 e/точка | • Спектр: 3.5 мкм (300K), 4.2 мкм (80K) |  |  | Назначение: Основной калиброванный источник для измерения Responsivity, IV-кривых и расчёта Detectivity.
|  |  | Статья исследовательская |  |  | • Демонстрация: спектрометр, газовый сенсор (гексан, 4.8–48 ppm), тепловизор (1-pixel)
14 | 10.1002/adma.202416877 | HgTe | Структура: барьерный гетеропереход (ITO/ZnO/HgTe/P3HT/MoO₃/Ag), фотодиод, также 640×512640×512 FPA (пиксель 15 мкм) | Исходные: OAM (олеиламин) | Подвижность (FET): | • D (300K):* 1.26×10¹⁰ Джонс (3.7 мкм, 0 В) | 2025 | Mu G., Zheng X., Tang X. | Для измерения фототока, вольт-амперных характеристик, обнаружительной способности (D*) и визуализации (imaging): | Для фотокартографирования (photocurrent mapping):
[6 empty] | • D (190K):* 1.80×10¹¹ Джонс (BLIP до 190K) |  |  | Тип источника: Калиброванное чёрное тело (Calibrated blackbody) | Тип источника: Лазер (Laser) (тип и длина волны не уточняются в основном тексте, но описание метода есть).
[5 empty] | • HgBr₂: ~0.357 см²/В·с | • Responsivity: 0.35 А/Вт (300K), 1.73 А/Вт (180K, пик) |  |  | Температура: 873 K (600°C) для измерения характеристик (упоминается в разделе Experimental Section).
|  |  | Нанесение: | Исследуемые лиганды: |  | • EQE: 10.86% (300K), 53.74% (180K) |  |  |  | Режим работы: Сканирование point-by-point с помощью x-y трансляционных столиков.
|  |  | • ZnO: spin-coating (2000 rpm, 30 с), отжиг 200°C | • HgBr₂ (основной, оптимум) | • HgCl₂: ~0.248 см²/В·с | • R₀A: на порядок выше аналогов |  |  | Дополнительно: Для измерения NETD FPA-матрицы использовалось чёрное тело с низкой температурой 20°C и высокой 35°C (упоминается в разделе 2.3).
|  |  | • HgTe CQDs: spin-coating (3000 rpm, 30 с), LbL |  |  | • J_dark (300K, -0.2 В): 3.94×10⁻² А/см² |  |  |  | Назначение: Измерение пространственного распределения фототока для оценки однородности гомо- и гетеропереходов (Рисунок 3b-d). Использовался для сравнения однородности HgTe-Ag₂Te (гомопереход) и HgTe-P3HT (гетеропереход) детекторов.
|  |  | • P3HT: spin-coating (10 мг/мл) | • HgCl₂ | • HgI₂: ~0.036 см²/В·с | • J_dark (80K, -0.2 В): 2.27×10⁻⁶ А/см² |  |  | Назначение: Основной калиброванный источник для измерения Responsivity, EQE, Detectivity и характеризации FPA.
|  |  | • MoO₃ (3 нм) и Ag (50 нм для элемента, 10 нм для FPA) – термическое испарение |  |  | • Время отклика: rise 4.28 мкс, fall 4.25 мкс |  |  |  | Для время-разрешенной спектроскопии (Transient Absorption, TA):
|  |  | Тип замены: твёрдофазная (в плёнке): | • HgI₂ (I₂ в этаноле) | Плотность носителей: | • FPA (640×512, 200K): |  |  | Для спектроскопии поглощения (Absorption spectra):
|  |  | 1) обработка раствором галогенида (HgCl₂/MeOH, HgBr₂/трибутилфосфин+октиламин, или I₂/EtOH) 10 с |  |  | - NETD: 25 мК (τ_int ≈10 мс) |  |  |  | Тип источника: Фемтосекундный лазер в составе системы Helios Fire (Ultrafast Systems).
|  |  |  | Сшивка/фиксация: EDT + HCl в IPA (1:1:50) | • HgBr₂: 0.075 e/точка (близко к собственному) | - PRNU: 11.5% |  |  | Тип источника: Встроенный источник FTIR-спектрометра.
[6 empty] | - Operability: 99.9% |  |  |  | Назначение: Изучение динамики носителей заряда и влияния пассивации галогенидными лигандами
|  |  |  | Обработка подложки: MPTS (3-меркаптопропилтриметоксисилан) | • HgCl₂: 0.070 e/точка | - dead pixels: 106, overheat: 138 |  |  | Модель: Nicolet iS20 FTIR Spectrometer.
|  |  | 2) сшивка EDT/HCl/IPA (1:1:50) 10 с |  |  | • Толщина: не указана, но <100 нм (по TEM)
[5 empty] | • HgI₂: 0.159 e/точка | • Спектр: cut-off 3.71 мкм (200K) – 4.00 мкм (120K) |  |  | Назначение: Измерение спектров поглощения материалов CQD.
|  |  | Статья исследовательская |  |  | • Преимущество: отсутствие ионного допирования (Ag⁺) → лучше однородность FPA
15 | 10.1002/adma.202311830 | HgTe (Se-стабилизированные, Se:HgTe) | Структура: p‑i‑n фотодиод (ITO/Bi₂S₃/Se:HgTe/Ag:HgTe/Au), также FET (bottom-gate), FPA на TFT | Исходные: OLA (олеиламин) – синтез | FET (300K): | • J_dark (300K, –0.4 В): 3.26×10⁻⁶ А/см² (рекордно низкий для HgTe c λ>2 мкм) | 2024 | Yu M., Yang J., Lan X. | Для измерения фотолюминесценции (PL) квантовых точек: | Для измерения время-разрешенной абсорбционной спектроскопии (Transient Absorption, TA):
|  |  | Нанесение: | Se-стабилизация (in-situ): | • HgTe: μ_h = 7×10⁻² см²/В·с, μ_e = 3×10⁻⁵ (p-тип) | • EQE: 41.9% (~2 мкм) |  |  | Тип лазера: Лазерный диод (Laser Diode) | Тип лазера: Фемтосекундная Ti:sapphire лазерная система (Femtosecond Ti:sapphire laser system)
|  |  | • горячая инжекция (HgCl₂ + OLA, TOP-Te + Se-мочевина) при 82°C | • Se-мочевина (Se-источник) добавляется вместе с TOP-Te при синтезе (150–600 мкл OLA-Se) |  | • Responsivity: 0.71 А/Вт (1550 нм, 300 мкВт/см²) |  |  | Длина волны: 980 нм | Модель: Spitfire Pro-F1KXP, Spectra-Physics
|  |  | • очистка: осаждение EtOH + IPA-DDAB, перерастворение в октане/толуоле |  | • Se:HgTe: μ_e = 1.24×10⁻¹ см²/В·с, μ_h = 5.7×10⁻² (близко к собственному) | • D (300K, 2 мкм):* 5.17×10¹¹ Джонс (в 10 раз выше, чем у HgTe) |  |  | Модель прибора: QuantaMaster 8000 (стационарный/транзиентный флуоресцентный спектрометр) | Параметры: Длительность импульса 120 фс, частота повторения 1 кГц, максимальная энергия импульса ~8 мДж.
|  |  | • плёнки: spin-coating (LbL, 2500 rpm, 30 с) из раствора 50 мг/мл в октане | Твердофазная замена (LbL): |  | • τ (TA): Se:HgTe 506 пс, HgTe 279 пс |  |  | Назначение: Измерение спектров фотолюминесценции синтезированных HgTe и Se:HgTe квантовых точек (Рисунок 1c). | Назначение: Изучение динамики носителей заряда в плёнках CQDs (Рисунок 2c-f). Использовался для сравнения времен жизни и релаксации носителей в HgTe и Se:HgTe.
|  |  | • твёрдофазная замена: 0.01 M HgCl₂/MeOH (10 с) + EDT/HCl/EtOH (1:5000, 30 с) | • 0.01 M HgCl₂/MeOH (10 с) | Тип проводимости: | • Коллоидная стабильность: Se:HgTE без тиолов → стабильность месяцами |  |  | Для характеризации фотодетекторов:
|  |  | • p-слой Ag:HgTe: spin-coating Ag₂Te (10 мг/мл в OCT) → катионный обмен HgCl₂/MeOH → EDT/EtOH | • EDT/HCl/EtOH (1:5000, 30 с) | • HgTe: сильный p-тип (E_F ближе к VB) | • Толщина плёнки: ~500 нм (активный слой) |  |  | Тип источника: Светодиод (LED) | Для внешней квантовой эффективности (EQE):
|  |  | Статья исследовательская | Для Ag:HgTe: |  | • FPA (TFT): демонстрация SWIR-изображений (1550 нм) – растворители, объекты за кремнием |  |  | Длина волны: 1550 нм | Тип источника: Ксеноновая лампа (Xenon lamp) (в составе системы LST-QE)
|  |  |  | • исходные Ag₂Te CQDs (синтез с OTT, TBP-Te) | • Se:HgTe: n-тип (E_F выше на 0.3 эВ), KPFM: CPD сдвиг –0.57 В → –0.25 В | • Стабильность устройств: улучшена (Se-пассивация) |  |  | Режим работы: Использовался как для стационарных измерений, так и в импульсном режиме (с генератором функций) для измерения времени отклика (transient response). | Назначение: Измерение спектральной зависимости EQE (калибровка по эталонным Si и InGaAs детекторам).
|  |  |  | • 0.01 M HgCl₂/MeOH → EDT/EtOH |  | • XPS: отсутствие TeOₓ в Se:HgTe |  |  | Назначение: Основной источник света для измерения фототока, Responsivity, Detectivity и времени отклика фотодетекторов.
16 | 10.1021/acsnano.5c18640 | CdS (core), HgS (QW), CdS (shell) и CdS (core), HgCdSe (QW), ZnS (shell) | Структура: коллоидные квантовые оболочки (Quantum Shells) — сферическая квантовая яма (HgS или HgCdSe) между объёмным ядром CdS (7-12 нм) и внешней оболочкой (CdS или ZnS). | Исходные (после синтеза): олеиламин (OLAM), олеиновая кислота (OA), триоктилфосфин (TOP), октантиол (OT). | Не измерялась (исследование на коллоидных растворах и одиночных частицах). | HgCdSe/ZnS QS: | 2026 | Harankahage D., Zamkov M., Geiregat P. et al. | Для измерения фотолюминесценции (PL) и квантового выхода (QY): | Для измерения спектров поглощения: | Для фемтосекундной TA-спектроскопии в Университете Боулинг-Грин: | Для спектроскопии одиночных квантовых точек (Single-Dot Spectroscopy): | Для ИК-фотолюминесценции (стационарной и время-разрешенной):
[6 empty] | • PL QY: до 60% (<1000 нм), до 30% (1300 нм). |  |  | Тип лазера: Импульсный лазерный диод (Pulsed Laser Diode) | Тип источника: Ксеноновая лампа (в составе спектрофотометра Cary 60). | Тип лазера: Регенеративно усиленная Ti:sapphire лазерная система (Solstice Ace, Spectra-Physics) | Тип лазера: Импульсный лазер | Тип лазера: Непрерывный лазер
|  |  | Синтез: |  |  | • Более медленная оже-рекомбинация: время жизни биэкситона ~8 нс (в 160-180 раз выше, чем в квантовых точках). |  |  | Длина волны: 405 нм | Назначение: Измерение стационарных спектров поглощения. | Длина волны: 800 нм | Длина волны: 405 нм | Длина волны: 445 нм
|  |  | 1. Ядро CdS: коалесценция малых CdS NC (540 нмоль) в OLAM/CdCl₂ при 290-320°C (12-20 нм). | Замена/обработка: для ZnS оболочки использован единый прекурсор (zinc diethyldithiocarbamate), отдельного этапа лигандного обмена для плёнок не проводилось (измерения на коллоидных растворах). |  | • Наблюдение связанных экситонных комплексов (экситонных молекул) при комнатной температуре, вызывающих долгоживущее фотоиндуцированное поглощение (PA). |  |  | Модель: PDL 800-D, Picoquant | Для фемтосекундной время-разрешенной абсорбционной спектроскопии (Transient Absorption, TA) в Гентском университете: | Длительность импульса: 95 фс | Длительность импульса: 50 пс | Назначение: Стационарная ИК-фотолюминесценция.
|  |  | 2. HgS QS: катионный обмен Cd²⁺ → Hg²⁺ (HgCl₂, OLAM, ODE, 95°C) с последующим ростом HgS (S-ODE и Hg(OAc)₂-OLAM, 120°C). Финальное покрытие CdS (Cd(OA)₂ + S-TOP, 260°C). |  |  | • Блинкинг: разрешены уровни X (τ=36 нс) и X* (τ=8-11 нс). QYxx ~ 45%. |  |  | Назначение: Измерение спектров фотолюминесценции и динамики затухания PL (TCSPC). | Тип лазера: Yb:YAG лазер (Light Conversion, Pharos) | Энергия импульса: 4.8 мДж | Частота повторения: 1-2 МГц | Тип лазера: Пикосекундный волоконный лазер (Picosecond Fiber Laser)
|  |  | 3. HgCdSe QS: рост CdSe (Cd(OA)₂ + TOP-Se, 315°C), затем катионный обмен (HgCl₂, OLAM, 80°C). Низкотемпературное покрытие ZnS (zinc diethyldithiocarbamate в TOP, 120°C). |  |  | HgS/CdS QS: |  |  | Тип лазера: Непрерывный твердотельный лазер (CW DPSS Laser) | Длина волны: 1030 нм (фундаментальная), 800 нм (после OPA для накачки) | Частота повторения: 1 кГц | Назначение: Возбуждение одиночных квантовых оболочек для изучения мерцания (blinking), времен жизни и корреляции фотонов . | Назначение: Время-разрешенная ИК-фотолюминесценция (TCSPC) в диапазоне 950-1700 нм.
[6 empty] | • PL QY: 40-60% (750-900 нм), падает до 5-12% (>1100 нм). |  |  | Длина волны: 532 нм | Длительность импульса: 170 фс | Дополнительно: Использовался оптический параметрический усилитель (TOPAS-C) для генерации длины волны накачки 370 нм.
[6 empty] | • Достигнуто оптическое усиление (gain) в диапазоне 1025-1150 нм. |  |  | Назначение: Измерение относительного квантового выхода (QY) с использованием эталонного красителя R101. | Частота повторения: 0.5 кГц | Назначение: Детальное исследование динамики носителей и фотоиндуцированного поглощения (PA).
|  |  | Статья исследовательская |  |  | • Время жизни усиления ~29 пс. |  |  |  | Назначение: Изучение динамики носителей в квантовых оболочках (QS).
17 | 10.1021/acsnano.2c07586 | PeQDs: CsPbX₃ (X = Br, Cl, I) (перовскит) | Структура: Мультиспектральный формирователь изображений (FPA) 320×256, шаг пикселя 30 мкм на кремниевом ROIC. Два типа пикселей, сформированных последовательной прямой фотолитографией: | Исходные (синтез): | HgTe CQDs: | PeQDs (UV-пиксель): | 2022 | Zhang S., Bi C., Tang X., Chen M., Hao Q. et al. | Для УФ-фотолитографии (паттернирование КТ): | Для измерения ИК-фоточувствительности (SWIR):
|  |  |  | • PeQDs: олеиламин (OLAM), олеиновая кислота (OA). | Подвижность не изменилась после литографии (данные FET). | • PL QY не изменилась после добавления линкера. |  |  | Тип источника: УФ-лампа (UV lamp) | Тип источника: Абсолютно чёрное тело (Blackbody)
[6 empty] | • Responsivity: улучшение с 0.01 до 0.18 A/W (375 нм) при толщине плёнки 550 нм. |  |  | Длина волны: 254 нм | Температура: 600°C
|  |  | 1) UV-пиксель: Si-фотодиод + слой PeQDs (конвертер UV→visible). | • HgTe: олеиламин (OLAM), додекантиол (DDT), триоктилфосфин (TOP). |  | • Средний сигнал массива вырос с 0.25 до 1.86 В. |  |  | Назначение: Активация фотоактивного линкера (ethane-1,2-diyl bis(4-azido-2,3,5,6-tetrafluorobenzoate)) для сшивания лигандов и формирования рисунка из КТ. | Назначение: Калиброванный источник для измерения I-V характеристик HgTe CQD фотопроводников и расчёта Responsivity/Detectivity.
|  |  | 2) SWIR-пиксель: фотопроводник на плёнке HgTe CQDs. |  |  | • PRNU < 5%, 0% мёртвых пикселей. |  |  | Для измерения фототока и УФ-чувствительности:
|  |  | Нанесение: spin-coating (1000 rpm), многослойно (3-5 слоёв для PeQDs, 4 слоя для HgTe). | Фотоактивный линкер (для УФ-отверждения): этан-1,2-диил бис(4-азидо-2,3,5,6-тетрафторбензоат) — 2% вес. в растворе КТ. Сшивает лиганды соседних КТ при УФ-экспозиции. |  | HgTe CQDs (SWIR-пиксель): |  |  | Тип источника: УФ-лампа (UV lamp) | Для измерения спектральной фоточувствительности (UV и SWIR):
|  | HgTe CQDs | Паттернирование: прямая УФ-фотолитография (λ=254 нм) с использованием фотоактивного линкера. Проявитель: хлорбензол. |  |  | • Responsivity: 0.24 A/W (RT), 0.4 A/W (230 K) при 3 В. |  |  | Длина волны: 375 нм | Тип источника: Ксеноновая лампа (Xenon lamp) — для УФ и видимого диапазона.
[5 empty] | Тип проводимости: n-тип (последний слой — специально синтезированные n-HgTe CQDs для создания фотопроводника с ловушками). | • Detectivity (D*): 1.5×10¹⁰ Джонс (RT), 5×10¹⁰ Джонс (230 K). |  |  | Назначение: Использовалась как источник УФ-излучения для измерения фототока PeQD-Si детекторов и демонстрации визуализации (imaging). С её помощью получали кривые зависимости фототока от интенсивности и изображения УФ-кремов.
|  |  | Замена лигандов (HgTe): твердофазная (после каждого слоя) в растворе EDT/HCl/IPA (1:1:50 по объёму) на 10с. |  |  | • Время отклика: ~1 мкс. |  |  |  | Тип источника: Вольфрамовая лампа (Tungsten lamp) — для SWIR-визуализации (внешняя подсветка).
|  |  |  | Замена (HgTe): EDT/HCl/IPA (после УФ-отверждения). |  | • Спектр: до 2.5 мкм (cutoff). |  |  | Для измерения времени отклика:
[6 empty] | Общие: |  |  | Тип источника: Не указан (вероятно, модулированный источник света), но результат указан: время отклика HgTe CQD детекторов ~1 мкс (упоминается в тексте и Supporting Information Figure S8). | Назначение: Получение спектров Responsivity.
|  |  | Статья исследовательская |  |  | • Минимальный размер паттерна: 2 мкм.
• Демонстрация мультиспектральной визуализации (УФ, видимый, SWIR).
18 | 10.1021/acs.nanolett.5b04616 | HgSe | Структура: Тонкие плёнки HgSe CQDs для фотодетекторов MWIR/LWIR. Транзисторы с двойным затвором (back gate + электролитный затвор) для измерения транспорта. Массивы пикселей (20-60 мкм) для FPA. | Исходные (синтез): триоктилфосфин (TOP) (координирует Se), длинноцепочечные амины и карбоновые кислоты. | Подвижность: 50-100 см²/В·с (полевые транзисторы, n-тип). Это одна из highest mobility для коллоидных плёнок на тот момент. | Спектральный диапазон: 3-20 мкм (MWIR-LWIR вплоть до THz). Внутризонный переход (intraband), подтверждённый расчётами k·p и отсутствием плазмонных эффектов. Коэффициент поглощения: ~2300 см⁻¹. | 2016 | Lhuillier E., Dubertret B. et al. | Для измерения фототока и фоточувствительности (photoresponse):
Тип источника: Абсолютно чёрное тело (Blackbody)
Назначение: Использовался как инфракрасный источник света для измерения фототока и расчёта Responsivity (упоминается в разделе экспериментальных методов и в подписи к Figure 2b). Длина волны/температура не уточняются, но обычно используется 600-1200 K.
|  |  | Синтез HgSe CQDs: Реакция комплекса Hg²⁺ с длинноцепочечными аминами и карбоновыми кислотами с TOPSe (для малых КТ, 6-12 нм, внутризонный пик 1500-3000 см⁻¹) или SeS₂ (для крупных КТ, до 40 нм, внутризонный пик 500-1500 см⁻¹). Температура 60-120°C, время 1-60 мин. Масштабирование до >10 г/партия. |  |  | Фотодетекция:
|  |  |  | Замена: на неорганические лиганды на основе As₂S₃. Процедура: As₂S₃ растворяется в короткоцепочечном амине (пропиламин), затем проводится фазопереносная замена лигандов. |  | • Responsivity: 0.8 А/Вт (6 мкм, RT).
[6 empty] | • Detectivity (D*): ~10⁸ Джонс (RT, 1 В). |  |  | Для измерения спектральной фоточувствительности (спектров на Рисунке S11):
[5 empty] | Тип проводимости: n-тип (самолегированные, 0-2 электрона на КТ). | • Внешняя квантовая эффективность (EQE): 20-30%. |  |  | Тип источника: Встроенный источник FTIR-спектрометра (глобар)
• Шум: 1/f тип.
|  |  | Нанесение: спин-коатинг (температура 100°C) после замены лигандов. |  |  | • Полоса пропускания 3 дБ: 40 Гц. |  |  | Назначение: Получение спектров относительной фоточувствительности.
• NEP: ~700 пВт·Гц⁻¹/².
|  |  | Тип замены: фазопереносная (phase transfer) замена лигандов. |  |  | Технологичность: продемонстрировано литографическое формирование массивов пикселей (20-60 мкм) с высоким фактором заполнения (~90%). |  |  | Для УФ-измерений (фотолюминесценция и др.):
Тип источника: Ксеноновая лампа (Xenon lamp)
|  |  | Статья исследовательская | [5 empty] | Назначение: Использовалась как УФ-источник света для каких-то измерений (упоминается в экспериментальных методах).
19 | 10.1021/acs.nanolett.4c02659 | AgₓSe (x > 2) — нестехиометричный селенид серебра (ядро) | Структура: Исследование внутризонной экситонной динамики в растворе и тонких плёнках методом фемтосекундной ИК-спектроскопии. | Исходные (синтез): олеиламин (Oleylamine, OLM). | Не измерялась. Цель работы — фундаментальное изучение динамики носителей, а не транспортных свойств. | Спектральный диапазон: внутризонный переход 1Sₑ — 1Pₑ в MWIR (5000-5650 нм / 1770-2000 см⁻¹). | 2024 | Bera R., Dosil M., Konstantatos G. | Тип лазера: Фемтосекундный лазер (Femtosecond Laser) (конкретная модель не указана, но это стандартная установка для TA-спектроскопии).
Длина волны накачки (pump): Настраиваемая в среднем ИК-диапазоне (использовались длины волн 5000 нм, 5260 нм и 5650 нм для разных размеров КТ).
Фемтосекундная спектроскопия (раствор):
|  |  | Синтез AgₓSe CQDs: Горячая инжекция, стабилизированные олеиламином (OLM). Варьирование времени реакции (5, 10, 15 мин) при 120°C для получения трёх размеров: 5.1±0.7 нм, 5.5±0.6 нм, 6.2±0.5 нм. Нестехиометричность (Ag:Se > 2) создаёт n-легирование и внутризонный переход. |  |  | • Оже-рекомбинация усиливается с ростом уровня легирования (размера КТ). |  |  | Длительность импульса: Фемтосекундная (суб-пикосекундная).
|  |  |  | Замена лигандов: не проводилась. Исследование проводилось на исходных олеиламин-каппированных КТ в растворе и плёнках без замены. |  | • Порог появления оже-процесса: ~160-200 мкДж/см².
[6 empty] | • Компоненты затухания (для 6.2 нм, высокий флюенс): τ₁ (быстрая, оже) ~2.5 пс, τ₂ (охлаждение) ~6 пс, τ₃ (медленная) ~191 пс. |  |  | Режим работы: Импульсный (pulsed).
Плёнки:
[6 empty] | • Кинетика описывается двухэкспоненциальной функцией (быстрее, чем в растворе из-за переноса энергии между КТ). |  |  | Назначение: Возбуждение внутризонных переходов (1Sₑ — 1Pₑ) в растворах и тонких плёнках AgₓSe КТ для изучения динамики носителей (Auger-рекомбинация, охлаждение горячих электронов).
|  |  | Нанесение плёнок: спин-коатинг (spin-coating) на подложку CaF₂. |  |  | • Медленная компонента (τ₂) для 6.2 нм: 33-56 пс.
Оже-коэффициент (Cₐ): ~2.7×10⁻²⁸ см⁶·с⁻¹ (для 5.1 нм КТ).
УФ-фотоэлектронная спектроскопия (UPS): уровень Ферми (E_F) сдвигается ближе к 1Pₑ состоянию с увеличением размера/легирования.
Статья исследовательская
20 | 10.1021/jacs.1c09858 | HgSe (ядро) с толстой оболочкой CdS (core/shell) | Структура: ядро HgSe (4.8±0.5 нм) + оболочка CdS (толщина до ~7 нм, общий диаметр до ~19 нм). Сильный тип I (type-I) гетеропереход. Исследование внутризонной фотолюминесценции (1Sₑ — 1Pₑ) в MWIR (~5 мкм). | Исходные (ядро): олеиламин (Oleylamine), додекантиол (DDT), TOP. | Тип проводимости: n-тип. Контролируемое среднее число электронов в состоянии 1Sₑ (Ne) от 0 до 2 (измеряется по соотношению внутризонного/межзонного поглощения). | Спектральный диапазон: внутризонный переход ~5 мкм (2000 см⁻¹). | 2021 | Kamath A., Melnychuk C., Guyot-Sionnest P. | Тип лазера: Лазерный диод (Laser Diode)
Внутризонная PL QY:
[6 empty] | • HgSe (core only): ~0.038% (3.8×10⁻⁴). |  |  | Длина волны: 808 нм
• HgSe/CdS (толстая оболочка, Ne<0.2): до 2%.
|  |  |  | При синтезе оболочки: кадмия олеат (Cd-oleate) — без остаточной олеиновой кислоты (иначе ухудшает PL). |  | • Рекорд для коллоидных хромофоров в этом диапазоне. Увеличение в 50 раз. |  |  | Назначение: Возбуждение фотолюминесценции (PL) для измерения спектров, квантовой эффективности (PLQY) и времён жизни (transient PL) в растворах HgSe и HgSe/CdS КТ (упоминается в разделе "Photoluminescence and Nonradiative Relaxation" и Supporting Information).
|  |  | Синтез оболочки (двухстадийный): |  |  | Времена жизни:
|  |  | 1) Тонкая оболочка: Cd(PDTC)₂ (cadmium bis(phenyldithiocarbamate)), 80°C. |  |  | • Неизлучательное время жизни (τ_NR): core ~700 пс → толстая оболочка >10 нс (оценка по PL QY).
• Радиационное время жизни (τ_R): рассчитано ~700-900 нс.
|  |  | 2) Толстая оболочка: Cd(DEDTC)₂ (cadmium bis(diethyldithiocarbamate)) + кадмия олеат (Cd-oleate), 220°C, 30 мин. Олеат кадмия способствует росту кубической (цинковой обманки) фазы CdS, а не вюрцитной. |  |  | Динамика: быстрая компонента затухания PL увеличилась в 25 раз (с 26 пс до ~650 пс). Медленная компонента стала неразрешимо большой (> наносекунд).
Контроль легирования: (NH₄)₂S (для окисления), Cd(OAc)₂ (для восстановления n-типа).
Зависимость: внутризонная PL QY растёт с толщиной оболочки (приблизительно как R⁴), что указывает на доминирование механизма Förster-подобного безызлучательного переноса энергии к поверхностным колебаниям, а не фононного механизма.
Контроль легирования (n-тип):
|  |  | 1) Окисление (удаление допирования): (NH₄)₂S, 40°C. | Замена лигандов: не проводилась (измерения на коллоидных растворах в TCE).
2) Восстановление допирования: кадмия ацетат (Cd(OAc)₂), 180°C (титрование). Механизм: изменение поверхностного диполя.
|  |  | Статья исследовательская |  |  | Термическая стабильность: тонкооболочечные QDs (0.6 нм) после отжига при 220°C увеличивают межзонную PL QY с 0.5% до >2%.
21 | 10.1021/acsnano.3c12581 | HgTe | Структура: Фотопроводник с MIM (metal/insulator/metal) резонансной структурой для усиления поглощения в MWIR (~4 мкм). Нижний слой: Au бэк-отражатель (100 нм) + SiO₂ (1 мкм). Наноантенны: массив золотых крестов (длина плеча 1100 нм, ширина 400 нм, период 2600 нм) с гребенчатыми электродами (Au/Ti). | Исходные (синтез): олеиламин (OLAM), додекантиол (DDT), триоктилфосфин (TOP). | Тип проводимости: n-тип (после синтеза), затем снижено обработкой S²⁻. | Спектральный диапазон: пик при 2650 см⁻¹ (~3.8 мкм). | 2024 | Caillas A., Guyot-Sionnest P. | Для измерения времени отклика (response time): | Для измерения спектральной фоточувствительности (photoresponse spectra):
[6 empty] | Усиление поглощения (MIM vs сапфир): |  |  | Тип лазера: Импульсный лазерный диод (Pulsed Laser Diode) | Тип источника: Встроенный источник FTIR-спектрометра (глобар)
[6 empty] | • Симуляция: в 23 раза. |  |  | Длина волны: 808 нм | Модель: Nicolet Magna IR 550 FTIR spectrometer.
[6 empty] | • Эксперимент: в 19 раз. |  |  | Режим работы: Импульсный (pulsed). Информация содержится в разделе "Synthesis of HgTe CQDs" и Supporting Information Figure S8, где упоминается измерение photoresponse под illumination by a pulsed laser diode. | Длина волны: Инфракрасный диапазон (спектры на Рисунках 2b, 3e).
[6 empty] | • Общее поглощение в слое CQD: 60%. |  |  |  | Режим работы: Модулированный (интерферометр FTIR).
[5 empty] | Фотопроводящее усиление (G): | Responsivity: |  |  | Назначение: Измерение времени отклика фотодетектора. | Назначение: Получение спектров относительной фоточувствительности.
|  |  | Синтез HgTe CQDs: модифицированная методика с использованием HgCl₂, олеиламина (OLAM), TOPTe, додекантиола (DDT). | Замена (твердофазная): EDT/HCl/IPA. |  | • 0.6 А/Вт (1 В, TE поляризация).
[6 empty] | • >1 А/Вт (>2.5 В). |  |  | Для измерения фотолюминесценции (PL): | Для абсолютной калибровки фоточувствительности:
[5 empty] | • из шума: 0.15 (1 В). | Detectivity (D*):
[6 empty] | • 9×10⁹ Джонс (2650 см⁻¹, 0.75 В, 80 кГц). |  |  | Тип лазера: Лазерный диод (Laser Diode) | Тип источника: Абсолютно чёрное тело (Blackbody calibrator)
• В 15 раз выше, чем у reference без MIM.
|  |  | Нанесение: spin-coating (1500 rpm), 2 слоя. Толщина плёнки ~80 нм. | Пост-обработка для снижения легирования: раствор ионов серы (S²⁻) в октиламине + отжиг. | • из фототока: 0.3 (1 В). | • 2×10⁹ Джонс (500 Гц). |  |  | Длина волны: 808 нм | Модель: Omega BB-4A
[6 empty] | Шум: доминирует 1/f на низких частотах, generation-recombination white noise на высоких. Коэффициент 1/f шума (α_NC) на порядок ниже ранее сообщённых для HgTe. |  |  | Режим работы: Непрерывный (CW), использовался как pump laser для FTIR-измерений PL.
|  |  | Замена лигандов: твёрдофазная после каждого слоя: раствор EDT/HCl/IPA (1:1:100 по объёму). Затем обработка раствором ионов серы (S²⁻) в октиламине для снижения n-легирования и отжиг на воздухе (60°C, 1 ч). | [6 empty] | Температура: 600°C (873 K)
[9 empty] | Назначение: Измерение фотолюминесценции плёнок HgTe CQDs для оценки усиления сигнала от MIM-структуры (Рисунок 4b). | Режим работы: Непрерывный (CW) с механическим прерывателем (chopped at 100 Hz) для lock-in усиления.
|  |  | Статья исследовательская |  |  | Усиление фотолюминесценции (PL): в 16 раз (эффект Purcell). |  |  |  | Назначение: Калиброванный источник света для измерения абсолютной responsivity, photoconductive gain и detectivity.